## 3_Wall_CLT100_Sughero
Scheda stratigrafica componente edilizio
Calcoli e verifiche eseguite secondo
UNI EN ISO 6946 - UNI EN ISO 13788 e UNI EN ISO 13786
Principali risultati dei Calcoli
| Denominazione |  | Wall_CLT100_Sughero |  |  |  | Trasmittanza - U = | 0.3119834 | W/(m²K)
[7 empty] | Massa Superficiale D.Lgs. 311/06 - Ms = | 62.17 | kg/m²
[7 empty] | Permeaza - P= | 3.636364e-11 | kg/(m²sPa)
Condizioni al contorso uttlizate per i calcoli secondo UNI EN ISO 6946 e UNI 10349
T interna |  | T prg esterna |  | Rsi = | 0.13 | m²K/W |  | Q.s.l.m. = | Value
20 |  | 3 |  | Rse = | 0.13 | m²K/W |  | Zona Climatica = | C
Temperature esterne medie Mensili secondo UNI 10349
Gen | Feb | Mar | Apr | Mag | Giu | Lug | Ago | Set | Ott | Nov | Dic
9 | 9.3 | 11.5 | 13.7 | 19 | 22.8 | 24.6 | 24.6 | 20.6 | 17.8 | 13.1 | 10.8
[6 empty] | U = |  | 0.3119834 |  | W/(m²K)
[6 empty] | Ms = |  | 62.17 |  | kg/m²
[6 empty] | P = |  | 3.636364e-11 |  | kg/(m²sPa)
[6 empty] | Yie = |  | 0.1081875 |  | W/(m²K)
Stratigrafia
Descrizione |  | Nome |  |  |  | S [m] | λ [W/(mK)] | µ | Ms [kg/m²] | C' [W/(m²K)] | D [m²/s]
Generico |  | Pannelli di sughero espanso con leganti (130 kg/m³) |  |  |  | 0.1 | 0.045 | 15 | 13 | 0.45 | 1.648352e-07
Sistema Costruttivo |  | X-lam Wall |  |  |  | 0.1 | 0.1382979 | 40 | 49.17 | 1.382979 | 1.757905e-07
Temperature | [6 empty] | Glaser