## E4_WallCLT100Sughero+LP
Scheda stratigrafica componente edilizio
Calcoli e verifiche eseguite secondo
UNI EN ISO 6946 - UNI EN ISO 13788 e UNI EN ISO 13786
Principali risultati dei Calcoli
| Wall_CLT100_Sughero+LP |  | Nome |  |  |  | Trasmittanza - U = | 0.1951317 | W/(m²K)
[7 empty] | Massa Superficiale D.Lgs. 311/06 - Ms = | 109.82 | kg/m²
[7 empty] | Permeanza - P= | 2.919708e-11 | kg/(m²sPa)
Condizioni al contorno utilizzate per i calcoli secondo UNI EN ISO 6946 e UNI 10349
T interna |  | T prg esterna |  | Rsi = | 0.13 | m²K/W |  | Q.s.l.m. = | Value
20 |  | 3 |  | Rse = | 0.13 | m²K/W |  | Zona Climatica = | Value
Temperature esterne medie Mensili secondo UNI 10349
Gen | Feb | Mar | Apr | Mag | Giu | Lug | Ago | Set | Ott | Nov | Dic
Value | Value | Value | Value | Value | Value | Value | Value | Value | Value | Value | Value
[6 empty] | U = |  | 0.1951317 |  | W/(m²K)
[6 empty] | Ms = |  | 109.82 |  | kg/m²
[6 empty] | P = |  | 2.919708e-11 |  | kg/(m²sPa)
[6 empty] | Yie = |  | 0.01882843 |  | W/(m²K)
Stratigrafia
Descrizione |  | Nome |  |  |  | S [m] | λ [W/(mK)] | µ | Ms [kg/m²] | C' [W/(m²K)] | D [m²/s]
Generico |  | Malta di calce o di calce e cemento |  |  |  | 0.015 | 0.9 | 20 | 27 | 60 | 5e-07
Generico |  | Pannelli di sughero espanso con leganti (130 kg/m³) |  |  |  | 0.1 | 0.045 | 15 | 13 | 0.45 | 1.648352e-07
Sistema Costruttivo |  | X-lam Wall |  |  |  | 0.1 | 0.1382979 | 40 | 49.17 | 1.382979 | 1.757905e-07
Isolante Parete |  | Lana di Pecora |  |  |  | 0.08 | 0.045 | 10 | 2.4 | 0.5625 | 1.744186e-06
Generico |  | Lastre di cartongesso KNAUF |  |  |  | 0.0125 | 0.2 | 10 | 9.125 | 16 | 2.739726e-07
Generico |  | Lastre di cartongesso KNAUF |  |  |  | 0.0125 | 0.2 | 10 | 9.125 | 16 | 2.739726e-07
Temperature | [6 empty] | Glaser

## A4_WallCLT100Sughero+LP
Scheda stratigrafica componente edilizio
Wall_CLT100_Sughero+LP
Calcoli e verifiche eseguite secondo
UNI EN 12354 - UNI EN ISO 10140 - UNI TR 11175 - UNI EN ISO 6946 -UNI EN ISO 13786
Principali risultati dei Calcoli energetici
[7 empty] | Trasmittanza - U = | 0.1951317
[7 empty] | Massa Superficiale D.Lgs. 311/06 - Ms = | 109.82
[7 empty] | Permeanza - P= | 2.919708e-11
[7 empty] | Trasmittanza periodica - Yie = | 0.01882843
Condizioni al contorno utilizzate per i calcoli secondo UNI EN ISO 6946 e UNI 10349
|  |  |  | Rsi = | 0.13 |  |  | Q.s.l.m. = | 20
|  |  |  | Rse = | 0.13 |  |  | Zona Climatica = | C
Principali risultati dei Calcoli acustici
[6 empty] | Rw |  | 40.81363
[6 empty] | Massa Frontale |  | 109.82
[6 empty] | ΔRw |  | 1
[6 empty] | Ln,eq,w |  | 0
[6 empty] | ΔLnw |  | 0
Stratigrafia
n. strato | Tipologia strato |  | Nome - descrizione strato |  |  |  |  | S [cm] | s' [MN/m³] | Mf [kg/m²] | λ [W/mK]
1 | Generico |  | Malta di calce o di calce e cemento |  |  |  |  | 1.5 | 0 | 27 | 0.9
2 | Generico |  | Pannelli di sughero espanso con leganti (130 kg/m³) |  |  |  |  | 10 | 0 | 13 | 0.045
3 | Sistema Costruttivo |  | X-lam Wall |  |  |  |  | 10 | 0 | 49.17 | 0.1382979
4 | Isolante Parete |  | Lana di Pecora |  |  |  |  | 8 | 0 | 2.4 | 0.045
5 | Generico |  | Lastre di cartongesso KNAUF |  |  |  |  | 1.25 | 0 | 9.125 | 0.2
6 | Generico |  | Lastre di cartongesso KNAUF |  |  |  |  | 1.25 | 0 | 9.125 | 0.2
[5 empty] | Spessore |  |  | 32 | cm