## E5_WallCLT100LanaP+OSB
Scheda stratigrafica componente edilizio
Calcoli e verifiche eseguite secondo
UNI EN ISO 6946 - UNI EN ISO 13788 e UNI EN ISO 13786
Principali risultati dei Calcoli
| Wall_CLT100_LanaP+OSB |  | Nome |  |  |  | Trasmittanza - U = | 0.3020023 | W/(m²K)
[7 empty] | Massa Superficiale D.Lgs. 311/06 - Ms = | 74.8446 | kg/m²
[7 empty] | Permeanza - P= | 3.367003e-11 | kg/(m²sPa)
Condizioni al contorno utilizzate per i calcoli secondo UNI EN ISO 6946 e UNI 10349
T interna |  | T prg esterna |  | Rsi = | 0.13 | m²K/W |  | Q.s.l.m. = | Value
20 |  | 3 |  | Rse = | 0.13 | m²K/W |  | Zona Climatica = | Value
Temperature esterne medie Mensili secondo UNI 10349
Gen | Feb | Mar | Apr | Mag | Giu | Lug | Ago | Set | Ott | Nov | Dic
Value | Value | Value | Value | Value | Value | Value | Value | Value | Value | Value | Value
[6 empty] | U = |  | 0.3020023 |  | W/(m²K)
[6 empty] | Ms = |  | 74.8446 |  | kg/m²
[6 empty] | P = |  | 3.367003e-11 |  | kg/(m²sPa)
[6 empty] | Yie = |  | 0.07849777 |  | W/(m²K)
Stratigrafia
Descrizione |  | Nome |  |  |  | S [m] | λ [W/(mK)] | µ | Ms [kg/m²] | C' [W/(m²K)] | D [m²/s]
Generico |  | Pino (flusso perpendicolare alle fibre) |  |  |  | 0.015 | 0.15 | 40 | 8.25 | 10 | 1.704545e-07
Generico |  | Aria intercapedine flusso orizzontale 20 mm |  |  |  | 0.02 | 0.10912 | 1 | 0.0246 | 5.456 | 8.801136e-05
Sistema Costruttivo |  | X-lam Wall |  |  |  | 0.1 | 0.08 | 40 | 49.17 | 0.8 | 1.01688e-07
Isolante Parete |  | Lana di Pecora |  |  |  | 0.06 | 0.045 | 10 | 1.8 | 0.75 | 1.744186e-06
Strato Omogeneo |  | Panello OSB 3 con colla fenolformaldeide I>>0.13 |  |  |  | 0.024 | 0.13 | 30 | 15.6 | 5.416667 | 1.177163e-07
Temperature | [6 empty] | Glaser

## A5_WallCLT100LanaP+OSB
Scheda stratigrafica componente edilizio
Wall_CLT100_LanaP+OSB
Calcoli e verifiche eseguite secondo
UNI EN 12354 - UNI EN ISO 10140 - UNI TR 11175 - UNI EN ISO 6946 -UNI EN ISO 13786
Principali risultati dei Calcoli energetici
[7 empty] | Trasmittanza - U = | 0.3020023
[7 empty] | Massa Superficiale D.Lgs. 311/06 - Ms = | 74.8446
[7 empty] | Permeanza - P= | 3.367003e-11
[7 empty] | Trasmittanza periodica - Yie = | 0.07849777
Condizioni al contorno utilizzate per i calcoli secondo UNI EN ISO 6946 e UNI 10349
|  |  |  | Rsi = | 0.13 |  |  | Q.s.l.m. = | 20
|  |  |  | Rse = | 0.13 |  |  | Zona Climatica = | C
Principali risultati dei Calcoli acustici
[6 empty] | Rw |  | 37.48321
[6 empty] | Massa Frontale |  | 74.8446
[6 empty] | ΔRw |  | 1
[6 empty] | Ln,eq,w |  | 0
[6 empty] | ΔLnw |  | 0
Stratigrafia
n. strato | Tipologia strato |  | Nome - descrizione strato |  |  |  |  | S [cm] | s' [MN/m³] | Mf [kg/m²] | λ [W/mK]
1 | Generico |  | Pino (flusso perpendicolare alle fibre) |  |  |  |  | 1.5 | 0 | 8.25 | 0.15
2 | Generico |  | Aria intercapedine flusso orizzontale 20 mm |  |  |  |  | 2 | 0 | 0.0246 | 0.10912
3 | Sistema Costruttivo |  | X-lam Wall |  |  |  |  | 10 | 0 | 49.17 | 0.08
4 | Isolante Parete |  | Lana di Pecora |  |  |  |  | 6 | 0 | 1.8 | 0.045
5 | Strato Omogeneo |  | Panello OSB 3 con colla fenolformaldeide I>>0.13 |  |  |  |  | 2.4 | 0 | 15.6 | 0.13
[5 empty] | Spessore |  |  | 21.9 | cm